## Sayfa1
No | Specific gravity (GS) | Gravel (%) | Sand (%) | Fine grained (%) | WL (%) | WP (%) | PI (%) | MDD (gr/cm3) | OMC (%) | soaked CBR (%) | unsoaked CBR (%)
Numara | Özgül Yoğunluk (GS) | Çakıl %si | Kum %si | İnce Malzeme%si | Likit Limit (LL) | Plastik Limit (PL) | Plastisite İndisi (PI) | En Büyük Kuru Birim Hacim Ağırlığı (gr/cm3) | Optimum Su İçeriği (%) | ıslak (yaş) Kaliforniya Taşıma Oranı (%) | kuru Kaliforniya Taşıma Oranı (%)
1 |  | 40 | 15 | 45 | 45 | 16 | 29 | 1.583 | 12.5 | 8.3
2 |  | 10 | 12 | 78 | 64 | 30 | 34 | 1.55 | 11 | 5.3
3 |  | 23 | 15 | 62 | 40 | 19 | 21 | 1.705 | 14.7 | 6.8
4 |  | 0 | 5 | 95 | 42 | 22 | 20 | 1.61 | 20 | 5
5 |  | 0 | 4 | 96 | 33 | 19 | 14 | 1.6 | 19.5 | 5
6 |  | 0 | 31 | 69 | 36 | 19 | 17 | 1.6 | 19.4 | 4
7 |  | 0 | 49 | 51 | 38 | 19 | 19 | 1.61 | 20 | 5
8 |  | 46 | 24 | 30 | 43 | 25 | 18 | 1.85 | 14.2 | 10.4
9 |  | 48 | 16 | 36 | 52 | 27 | 25 | 1.605 | 17.2 | 14
10 |  | 57 | 24 | 19 | 25 | 15 | 10 | 2.015 | 9.4 | 19.1
11 |  | 56 | 27 | 17 | 25 | 15 | 10 | 2.035 | 11.5 | 21.2
12 |  | 28 | 38 | 34 | 25 | 12 | 13 | 1.89 | 12 | 14.3
13 |  | 25 | 32 | 43 | 27 | 12 | 15 | 1.88 | 13.5 | 12.6
14 |  | 0 | 22 | 78 | 27 | 18 | 9 | 1.74 | 16 | 5
15 |  | 44 | 17 | 39 | 31 | 19 | 12 | 1.676 | 18.4 | 12
16 |  | 0 | 6 | 94 | 77 | 41 | 36 | 1.276 | 37 | 1.5
17 |  | 0 | 5 | 95 | 76 | 41 | 35 | 1.244 | 36 | 1.2
18 |  | 0 | 5 | 95 | 78 | 41 | 37 | 1.288 | 38 | 1.4
19 |  | 0 | 6 | 94 | 78 | 43 | 35 | 1.246 | 37 | 1.6
20 |  | 0 | 11 | 89 | 41 | 18 | 23 | 1.55 | 24 | 4.7
21 |  | 0 | 12 | 88 | 40 | 18 | 22 | 1.555 | 24.1 | 4.7
22 |  | 0 | 15 | 85 | 40 | 15 | 25 | 1.5 | 23.5 | 4.7
23 |  | 0 | 14 | 86 | 41 | 15 | 26 | 1.55 | 23.8 | 5
24 |  | 0 | 12 | 88 | 40 | 15 | 25 | 1.558 | 24.2 | 4.7
25 |  | 0 | 12 | 88 | 43 | 21 | 22 | 1.56 | 24.1 | 5
26 |  | 13 | 17 | 70 | 36 | 17 | 19 | 1.695 | 19 | 8
27 |  | 0 | 8 | 92 | 36 | 24 | 12 | 1.55 | 20.1 | 2.3
28 |  | 0 | 6 | 94 | 57 | 29 | 28 | 1.57 | 23.5 | 2.6
29 |  | 0 | 6 | 94 | 54 | 24 | 30 | 1.585 | 21.2 | 2.8
30 |  | 0 | 4 | 96 | 68 | 28 | 40 | 1.49 | 24.4 | 3
31 |  | 0 | 5 | 95 | 63 | 37 | 26 | 1.48 | 24.5 | 2.4
32 |  | 0 | 4 | 96 | 61 | 34 | 27 | 1.414 | 26.6 | 4
33 |  | 0 | 5 | 95 | 60 | 34 | 26 | 1.416 | 27 | 4
34 |  | 0 | 5 | 95 | 60 | 34 | 26 | 1.415 | 26 | 4
35 |  | 61 | 18 | 21 | 25 | 17 | 8 | 1.865 | 13 | 18
36 |  | 0 | 10 | 90 | 60 | 25 | 35 | 1.44 | 24.4 | 3
37 |  | 0 | 11 | 89 | 42 | 22 | 20 | 1.555 | 22 | 6
38 |  | 0 | 30 | 70 | 84 | 40 | 44 | 1.21 | 40.2 | 4
39 |  | 0 | 25 | 75 | 89 | 37 | 52 | 1.245 | 36.3 | 4
40 |  | 0 | 19 | 81 | 42 | 21 | 21 | 1.55 | 22.8 | 5
41 |  | 21 | 29 | 50 | 24 | 19 | 5 | 1.832 | 12.8 | 8.2
42 |  | 38 | 19 | 43 | 22 | 11 | 11 | 1.828 | 12.6 | 8.1
43 |  | 63 | 17 | 20 | 34 | 28 | 6 | 1.927 | 11.2 | 17
44 |  | 62 | 22 | 16 | 22 | 19 | 3 | 1.93 | 12.3 | 16.1
45 |  | 36 | 26 | 38 | 32 | 19 | 13 | 1.78 | 14.5 | 15
46 |  | 57 | 26 | 17 | 20 | 14 | 6 | 1.925 | 11.2 | 17
47 |  | 0 | 7 | 93 | 37 | 26 | 11 | 1.59 | 20.4 | 2.8
48 |  | 0 | 4 | 96 | 56 | 25 | 31 | 1.592 | 23 | 2.5
49 |  | 0 | 5 | 95 | 55 | 23 | 32 | 1.55 | 21.6 | 3
50 |  | 0 | 3 | 97 | 67 | 29 | 38 | 1.475 | 24.2 | 2.5
51 |  | 0 | 3 | 97 | 61 | 37 | 24 | 1.49 | 24.2 | 2.9
52 |  | 0 | 25 | 75 | 42 | 26 | 16 | 1.42 | 28.5 | 4.3
53 |  | 0 | 20 | 80 | 51 | 29 | 22 | 1.4 | 31.5 | 4
54 |  | 0 | 21 | 79 | 47 | 23 | 24 | 1.41 | 30.5 | 3.8
55 |  | 0 | 15 | 85 | 43 | 23 | 20 | 1.42 | 28 | 3
56 |  | 0 | 30 | 70 | 36 | 19 | 17 | 1.392 | 30.8 | 3
57 |  | 0 | 16 | 84 | 35 | 17 | 18 | 1.525 | 21.9 | 4
58 |  | 0 | 21 | 79 | 36 | 13 | 23 | 1.66 | 18 | 2.4
59 |  | 0 | 19 | 81 | 38 | 17 | 21 | 1.63 | 18.6 | 2
60 |  | 26 | 8 | 66 | 37 | 16 | 21 | 1.57 | 21.8 | 5
61 |  | 78 | 11 | 11 | 33 | 19 | 14 | 2.07 | 9.6 | 23
62 |  | 0 | 22 | 78 | 40 | 18 | 22 | 1.618 | 21.4 | 4
63 |  | 17 | 23 | 60 | 38 | 17 | 21 | 1.67 | 20 | 3
64 |  | 0 | 26 | 74 | 32 | 14 | 18 | 1.69 | 17.5 | 3
65 |  | 0 | 4 | 96 | 50 | 19 | 31 | 1.505 | 21.3 | 3.2
66 |  | 0 | 0.9 | 99.1 | 70 | 27 | 43 | 1.318 | 32 | 4
67 |  | 0 | 5 | 95 | 43 | 13 | 30 | 1.666 | 20.5 | 5.5
68 |  | 0 | 3 | 97 | 40 | 16 | 24 | 1.636 | 19.2 | 5
69 |  | 0 | 9 | 91 | 45 | 36 | 9 | 1.324 | 27.7 | 3.1
70 |  | 45.6 | 42.4 | 12 | 27 | 20 | 7 | 1.99 | 12.7 | 17.1
71 |  | 44.3 | 33.7 | 22 | 28 | 23 | 5 | 2.1 | 9.6 | 11.9
72 |  | 5.4 | 26.6 | 68 | 39 | 24 | 15 | 1.67 | 21.1 | 3.8
73 |  | 68.2 | 21.8 | 10 | 27 | 19 | 8 | 2.1 | 9.6 | 21.5
74 |  | 0 | 39 | 61 | 39 | 29 | 10 | 1.62 | 19.4 | 3.5
75 |  | 0 | 35 | 65 | 34 | 25 | 9 | 1.665 | 20.3 | 3.5
76 |  | 0 | 34 | 66 | 50 | 32 | 18 | 1.63 | 19.3 | 2.7
77 |  | 6.4 | 28.6 | 65 | 40 | 23 | 17 | 1.685 | 17.4 | 2.4
78 |  | 0 | 21 | 79 | 51 | 31 | 20 | 1.47 | 23.3 | 3.1
79 |  | 45 | 37 | 18 | 27 | 17 | 10 | 2.086 | 8.9 | 15
80 |  | 55 | 30 | 15 | 23 | 14 | 9 | 2.188 | 7.2 | 14
81 |  | 45 | 34 | 21 | 31 | 18 | 13 | 2.067 | 8.3 | 12
82 |  | 22 | 33 | 45 | 43 | 22 | 21 | 1.744 | 16.8 | 10
83 |  | 41 | 37 | 22 | 35 | 20 | 15 | 2.03 | 11.4 | 13.6
84 |  | 10 | 17 | 73 | 44 | 24 | 20 | 2.03 | 20.1 | 8.4
85 |  | 60 | 23 | 17 | 26 | 21 | 5 | 1.984 | 11.4 | 14
86 |  | 47 | 37 | 16 | 26 | 11 | 15 | 2.043 | 10.4 | 13.7
87 |  | 42 | 32 | 26 | 33 | 16 | 17 | 2.026 | 8.9 | 18.4
88 |  | 66 | 8 | 26 | 32 | 17 | 15 | 1.81 | 11.7 | 17.6
89 |  | 64 | 15 | 21 | 31 | 17 | 14 | 1.73 | 15.6 | 14.7
90 |  | 5 | 38 | 57 | 34.4 | 20.7 | 13.7 | 1.82 | 16.7 | 8.4
91 |  | 8 | 26 | 66 | 35.3 | 28.4 | 6.9 | 1.747 | 16.8 | 2.9
92 |  | 0 | 11 | 89 | 37 | 21 | 16 | 1.587 | 22.8 | 3
93 |  | 2 | 31 | 67 | 36 | 20 | 16 | 1.625 | 22.1 | 3.6
94 |  | 2 | 24 | 74 | 37 | 19 | 18 | 1.597 | 24 | 3.5
95 |  | 0 | 31 | 69 | 36 | 22 | 14 | 1.623 | 17.9 | 2.3
96 |  | 0 | 23 | 77 | 51.2 | 19.2 | 32 | 1.636 | 16.8 | 1
97 |  | 0 | 23 | 77 | 53.3 | 20.4 | 32.9 | 1.621 | 17.9 | 0.8
98 |  | 21.4 | 30.6 | 48 | 36 | 20 | 16 | 1.742 | 16.9 | 11
99 |  | 0 | 13 | 87 | 42.4 | 26.6 | 15.8 | 1.64 | 16 | 1.9
100 |  | 0 | 13 | 87 | 54 | 43 | 11 | 1.419 | 27.4 | 2.9
101 |  | 2 | 39 | 59 | 41 | 31 | 10 | 1.557 | 21.4 | 7.4
102 |  | 41.3 | 28.7 | 30 | 39 | 23 | 16 | 1.759 | 13.4 | 12.7
103 |  | 0 | 2 | 98 | 71 | 27 | 44 | 1.272 | 30.1 | 1.4
104 |  | 0 | 10 | 90 | 43 | 17 | 26 | 1.588 | 18.6 | 1.8
105 |  | 0 | 31 | 69 | 34 | 19 | 15 | 1.685 | 15.4 | 5
106 |  | 2 | 10 | 88 | 42 | 15 | 27 | 1.652 | 18.3 | 1.6
107 |  | 1 | 18 | 81 | 45 | 16 | 29 | 1.631 | 17.8 | 0.5
108 |  | 7 | 14 | 79 | 39 | 14 | 25 | 1.655 | 18.1 | 1.7
109 |  | 4 | 16 | 80 | 44 | 16 | 28 | 1.635 | 17.5 | 0.7
110 |  | 0 | 4 | 96 | 48 | 20 | 28 | 1.666 | 19.6 | 1.9
111 |  | 0 | 16 | 84 | 45 | 17 | 28 | 1.598 | 17.2 | 1.2
112 |  | 0 | 26 | 74 | 38 | 21 | 17 | 1.691 | 18.1 | 2.9
113 |  | 3 | 19 | 78 | 41 | 17 | 24 | 1.67 | 18.5 | 1.3
114 |  | 0 | 21 | 79 | 43 | 18 | 25 | 1.66 | 18.4 | 1.2
115 |  | 0 | 26 | 74 | 36 | 13 | 23 | 1.675 | 17.4 | 0.8
116 |  | 4 | 30 | 66 | 32.4 | 20.6 | 11.8 | 1.72 | 19.5 | 2.5
117 |  | 0 | 5 | 95 | 47.5 | 21.4 | 26.1 | 1.791 | 17.7 | 2.9
118 |  | 0 | 31 | 69 | 46 | 25 | 21 | 1.7 | 12 | 6
119 |  | 0 | 1 | 99 | 48 | 24 | 24 | 1.8 | 16.2 | 0
120 |  | 0 | 23 | 77 | 32 | 16 | 16 | 1.8 | 16.8 | 2
121 |  | 0 | 4 | 96 | 43 | 21 | 22 | 1.79 | 19 | 1
122 |  | 0 | 13 | 87 | 52 | 27 | 25 | 1.91 | 11 | 4
123 |  | 0 | 10 | 90 | 60 | 28 | 32 | 1.64 | 14 | 2
124 |  | 0 | 6 | 94 | 57 | 29 | 28 | 1.79 | 16.2 | 2
125 |  | 0.00 | 37.50 | 62.50 | 54.80 | 27.40 | 27.4 | 1.78 | 16.8 | 3.00
126 |  | 5.02 | 34.58 | 60.40 | 58.70 | 16.48 | 42.22 | 1.64 | 17.0 | 1.47
127 |  | 0.00 | 5.60 | 94.40 | 60.60 | 30.60 | 30 | 1.51 | 35.0 | 1.96
128 |  | 0.00 | 8.50 | 91.50 | 63.00 | 31.00 | 32 | 1.25 | 35.0 | 1.26
129 |  | 0.00 | 5.60 | 94.40 | 72.70 | 30.50 | 42.2 | 1.85 | 21.2 | 2.10
130 |  | 2.00 | 32.50 | 65.50 | 82.50 | 32.80 | 49.7 | 1.58 | 19.6 | 0.80
131 |  | 0.00 | 11.00 | 89.00 | 94.00 | 36.00 | 58 | 1.33 | 35.4 | 2.10
132 |  | 0.00 | 11.00 | 89.00 | 75.00 | 32.00 | 43 | 1.47 | 28.0 | 2.43
133 |  | 0.00 | 9.00 | 91.00 | 48.00 | 26.00 | 22 | 1.61 | 20.0 | 3.40
134 |  | 2.00 | 27.00 | 71.00 | 49.00 | 24.00 | 25 | 1.69 | 19.6 | 4.13
135 |  | 9.00 | 39.00 | 52.00 | 59.00 | 34.00 | 25 | 1.69 | 19.0 | 4.00
136 |  | 0.00 | 0.00 | 100.00 | 47.20 | 32.00 | 15.2 | 1.55 | 23.0 | 4.90
137 |  | 22.00 | 18.00 | 60.00 | 24.60 | 15.30 | 9.3 | 1.56 | 18.5 | 2.34
138 |  | 19.00 | 24.00 | 57.00 | 29.30 | 18.40 | 10.9 | 1.71 | 18.2 | 2.55
139 |  | 24.00 | 19.00 | 57.00 | 26.00 | 11.90 | 14.1 | 1.63 | 15.2 | 2.12
140 |  | 18.00 | 28.00 | 54.00 | 30.00 | 12.30 | 17.7 | 1.82 | 14.2 | 3.14
141 |  | 0.00 | 17.00 | 83.00 | 36.50 | 20.90 | 15.6 | 1.76 | 16.2 | 3.94
142 |  | 0.00 | 33.30 | 66.67 | 34.04 | 25.75 | 8.29 | 1.52 | 18.9 | 5.86
143 |  | 3.00 | 35.50 | 61.50 | 45.20 | 22.30 | 22.9 | 1.78 | 12.3 | 3.3
144 |  | 0.00 | 26.00 | 74.00 | 56.00 | 27.00 | 29 | 1.51 | 24.8 | 3.89
145 |  | 0.00 | 21.00 | 79.00 | 59.00 | 31.00 | 28 | 1.47 | 26.1 | 3.57
146 |  | 0.00 | 8.00 | 92.00 | 57.80 | 21.70 | 36.1 | 1.58 | 22.0 | 1.5
147 |  | 0.00 | 13.00 | 87.00 | 32.60 | 20.60 | 12 | 1.84 | 15.0 | 1.31
148 |  | 0.00 | 40.14 | 59.86 | 43.50 | 26.78 | 16.72 | 1.61 | 21.6 | 3.27
149 |  | 0.00 | 3.00 | 97.00 | 69.00 | 33.00 | 36 | 1.55 | 26.8 | 2
150 |  |  |  |  | 52.98 | 18.54 | 34.44 | 1.73 | 20.50 | 1.54 | 5.48
151 |  |  |  |  | 63.63 | 26.8 | 36.83 | 1.70 | 20.68 | 1.82 | 7.73
152 |  |  |  |  | 58.79 | 19.7 | 39.09 | 1.69 | 19.80 | 1.73 | 4.05
153 |  |  |  |  | 70.78 | 24.68 | 46.1 | 1.58 | 22.30 | 2.3 | 3.3
154 |  |  |  |  | 59.57 | 20.07 | 39.5 | 1.70 | 20.20 | 3.02 | 5.37
155 |  |  |  |  | 50.58 | 18.86 | 31.72 | 1.66 | 20.69 | 4.42 | 5.88
156 |  |  |  |  | 61.77 | 18.75 | 43.02 | 1.65 | 17.23 | 3.60 | 5.80
157 |  |  |  |  | 64.87 | 17.09 | 47.78 | 1.68 | 21.20 | 1.73 | 3.13
158 |  |  |  |  | 44.7 | 20.51 | 24.19 | 1.72 | 20.90 | 2.15 | 2.80
159 |  |  |  |  | 53.47 | 19.26 | 34.21 | 1.63 | 23.73 | 3.1 | 8.94
160 |  |  |  |  | 49.58 | 20.31 | 29.27 | 1.69 | 20.75 | 3.35 | 5.47
161 |  |  |  |  | 64.39 | 19.81 | 44.58 | 1.58 | 24.70 | 2.48 | 5.2
162 | 1.98 | 18 | 62 | 20 | 36 | 29 | 7 | 1.48206 | 12 | 2.77
163 | 2.55 | 17.6 | 37.4 | 45 | 38 | 32 | 6 | 1.76154 | 11 | 1.05
164 | 2.25 | 18.4 | 41.6 | 40 | 46 | 40 | 6 | 1.61058 | 10 | 2.37
165 | 2.08 | 22.8 | 62.9 | 14.34 | 49 | 43 | 6 | 1.581 | 12 | 3.44
166 | 2.11 | 6 | 82 | 12 | 28 | 22 | 6 | 1.43106 | 11 | 2.37
167 | 2.15 | 3 | 86 | 11 | 30 | 25 | 5 | 1.45044 | 12 | 3.17
168 | 2.11 | 17.2 | 44.4 | 38.4 | 28 | 22 | 6 | 1.65138 | 11 | 2.37
169 | 1.93 | 11.2 | 27.8 | 61 | 35 | 30 | 5 | 1.65138 | 11 | 1.45
170 | 2.15 | 7.2 | 41.8 | 51 | 42 | 36 | 6 | 1.60038 | 10 | 1.58
171 | 2.25 | 27.6 | 48.4 | 24 | 60 | 54 | 6 | 1.61058 | 11 | 1.19
172 | 2.38 | 9.2 | 67.4 | 23.4 | 30 | 25 | 5 | 1.5912 | 12 | 1.453
173 | 1.609 | 14.4 | 39.6 | 46 | 35 | 27 | 8 | 1.45044 | 9.09 | 3.08
174 | 1.633 | 12.8 | 75.71 | 11.49 | 30 | 21 | 9 | 1.45146 | 10 | 2.14
175 | 1.543 | 13.6 | 60.8 | 25.6 | 26 | 17 | 9 | 1.44126 | 10 | 1.45
176 | 1.452 | 14 | 75.5 | 10.51 | 25 | 17 | 8 | 1.45044 | 10 | 1.05
177 | 2.59 | 27.73 | 52.31 | 19.96 | 29.00 | 18.00 | 11.00 | 2.20 | 12.60 | 9.2
178 | 2.63 | 1.86 | 50.45 | 47.69 | 43.50 | 18.14 | 25.36 | 1.70 | 17.00 | 3.33
179 | 2.82 | 0.00 | 14.88 | 85.12 | 78.00 | 43.00 | 35.00 | 1.42 | 29.80 | 0.48
180 | 2.80 | 2.00 | 27.73 | 70.27 | 72.50 | 28.00 | 44.50 | 1.45 | 28.60 | 1.33
181 | 2.50 | 5.23 | 52.72 | 42.05 | 47.00 | 21.50 | 25.50 | 1.66 | 20.00 | 3.16
182 | 2.69 | 1.50 | 8.45 | 90.04 | 37.00 | 16.14 | 20.86 | 1.85 | 16.20 | 8.82
183 | 2.80 | 25.92 | 19.28 | 54.80 | 59.00 | 22.00 | 37.00 | 1.54 | 25.00 | 2.26
184 | 2.59 | 27.73 | 52.31 | 19.96 | 29 | 18 | 11 | 2.244 | 12.6 | 9.2
185 | 2.63 | 1.86 | 50.45 | 47.69 | 43.5 | 18.14 | 25.36 | 1.734 | 20 | 3.33
186 | 2.82 | 0 | 14.88 | 85.12 | 78 | 43 | 35 | 1.4484 | 29.8 | 0.48
187 | 2.8 | 2 | 27.73 | 70.27 | 72.5 | 28 | 44.5 | 1.479 | 28.6 | 1.33
188 | 2.5 | 5.23 | 52.72 | 42.05 | 47 | 21.5 | 25.5 | 1.6932 | 20 | 3.16
189 | 2.66 | 4.4 | 69.3 | 26.3 | 24.8 | 21.7 | 3.1 | 1.90 | 10.2 | 21
190 | 2.66 | 0.8 | 72.3 | 26.9 | 31.8 | 18.8 | 13.0 | 1.96 | 11.0 | 12.8
191 | 2.66 | 9.7 | 55.5 | 34.8 | 48.0 | 20.2 | 27.8 | 1.93 | 12.0 | 14.9
192 | 2.63 | 0 | 72 | 28 | 24 | 17.4 | 6.6 | 1.9278 | 11 | 12.6
193 | 2.65 | 0 | 41 | 59 | 25 | 15.2 | 9.8 | 1.887 | 12 | 12
194 | 2.61 | 0 | 77 | 23 | 26.1 | 20.6 | 5.5 | 1.887 | 13.5 | 10
195 | 2.61 | 0 | 50 | 50 | 26 | 20 | 6 | 1.8972 | 14 | 11
196 | 2.6 | 0 | 68 | 32 | 26.7 | 23 | 3.7 | 1.785 | 16 | 8.75
197 | 2.65 | 0 | 24 | 76 | 27.1 | 17.9 | 9.1 | 1.887 | 14.3 | 10.2
198 | 2.62 | 1 | 56 | 43 | 27.9 | 19.7 | 8.2 | 1.8768 | 14 | 9.8
199 | 2.65 | 0 | 40 | 60 | 28 | 24 | 4 | 1.7646 | 16 | 8.3
200 | 2.62 | 2 | 52 | 46 | 30 | 25 | 5 | 1.8564 | 16.5 | 8
201 | 2.63 | 0 | 57 | 43 | 30 | 19.5 | 10.5 | 1.8666 | 14 | 9.8
202 | 2.64 | 0 | 20 | 80 | 32 | 21.5 | 10.5 | 1.785 | 16.3 | 8.6
203 | 2.61 | 2 | 52 | 46 | 32 | 22 | 10 | 1.836 | 16.5 | 8.6
204 | 2.62 | 0 | 43 | 73 | 35 | 25.4 | 9.6 | 1.8768 | 15.5 | 7.9
205 | 2.61 | 0 | 65 | 35 | 35 | 28 | 7 | 1.6626 | 19 | 7
206 | 2.62 | 0 | 32 | 68 | 36 | 28 | 8 | 1.7544 | 22 | 6.8
207 | 2.6 | 0 | 43 | 57 | 40 | 31 | 9 | 1.734 | 20 | 6.4
208 | 2.67 | 0 | 20 | 80 | 44 | 33.5 | 10.5 | 1.683 | 23 | 6
209 | 2.65 | 0 | 50 | 50 | 46 | 33.5 | 12.5 | 1.683 | 21.5 | 5.8
210 | 2.64 | 0 | 66 | 64 | 48 | 36 | 12 | 1.6116 | 25 | 5.2
211 | 2.62 | 0 | 40 | 60 | 51.3 | 43 | 8.3 | 1.53 | 28.5 | 4.25
212 | 2.7 | 0 | 34 | 66 | 50 | 25.3 | 24.7 | 1.836 | 13.5 | 2.5
213 | 2.71 | 0 | 40 | 60 | 51.2 | 26.5 | 24.7 | 1.7544 | 19 | 2.2
214 | 2.72 | 0 | 20 | 80 | 52 | 24.5 | 27.5 | 1.7544 | 17 | 2.4
215 | 2.71 | 0 | 46 | 54 | 52.5 | 29 | 23.5 | 1.6422 | 28 | 1.5
216 | 2.68 | 0 | 56 | 44 | 53 | 29.4 | 23.6 | 1.734 | 21.8 | 2.05
217 | 2.7 | 0 | 36 | 64 | 53.6 | 24.8 | 28.8 | 1.8156 | 18.5 | 2.5
218 | 2.72 | 0 | 43 | 57 | 56 | 26 | 30 | 1.836 | 17 | 2.4
219 | 2.69 | 0 | 24 | 76 | 57.5 | 37.3 | 20.2 | 1.5504 | 28 | 1.65
220 | 2.7 | 0 | 28 | 72 | 57.8 | 34.8 | 23 | 1.683 | 25.8 | 1.7
221 | 2.7 | 0 | 50 | 50 | 60 | 35.3 | 24.7 | 1.6116 | 24.5 | 1.6
222 | 2.7 | 0 | 35 | 65 | 60 | 32 | 28 | 1.581 | 24 | 1.35
223 | 2.68 | 0 | 44 | 56 | 61 | 28.6 | 32.4 | 1.7544 | 21 | 1.8
224 | 2.64 | 0 | 11 | 89 | 62 | 32.8 | 29.2 | 1.581 | 21 | 1.8
225 | 2.67 | 1 | 7 | 93 | 63 | 30.8 | 32.2 | 1.683 | 21 | 1.9
226 | 2.72 | 0 | 7 | 93 | 66 | 43.8 | 22.2 | 1.53 | 31.5 | 1.4
227 | 2.72 | 0 | 20 | 80 | 67 | 42 | 25 | 1.581 | 31 | 1.6
228 | 2.66 | 0 | 23 | 77 | 70 | 30.2 | 39.8 | 1.7034 | 19 | 2
229 | 2.7 | 1 | 32 | 68 | 72 | 40 | 32 | 1.5096 | 29 | 1.45
230 | 2.71 | 0 | 34 | 66 | 78 | 39.5 | 38.5 | 1.5912 | 30 | 1.55
231 | 2.7 | 0 | 31 | 69 | 89 | 41.5 | 47.5 | 1.4484 | 31 | 1.4
232 |  |  |  | 26.4 | 44 | 24.1 | 19.9 | 1.95 | 11.3 | 3.5
233 |  |  |  | 32.1 | 50.4 | 28.6 | 2.8 | 1.86 | 12.3 | 9.1
234 |  |  |  | 30.3 | 41 | 21.6 | 19.4 | 1.89 | 13.7 | 5.4
235 |  |  |  | 32.8 | 67.5 | 37.3 | 30.2 | 1.84 | 13.9 | 3.2
236 |  |  |  | 41.1 | 72.6 | 40.2 | 32.4 | 1.82 | 13.8 | 3.8
237 |  |  |  | 36.9 | 54 | 26.6 | 27.4 | 1.75 | 16 | 3.5
238 |  |  |  | 16.9 | 31.4 | 20.5 | 10.9 | 1.94 | 10 | 12.5
239 |  |  |  | 26 | 48 | 22.9 | 25.1 | 1.92 | 12 | 16.1
240 |  |  |  | 38.4 | 49.6 | 27.7 | 21.9 | 1.82 | 14.8 | 12.1
241 |  |  |  | 29.4 | 30.2 | 20.1 | 10.1 | 1.83 | 13.7 | 5.6
242 |  |  |  | 18.9 | 27 | 17.5 | 9.5 | 1.92 | 11.3 | 16.7
243 |  |  |  | 18.4 | 28.7 | 20 | 8.7 | 1.92 | 11.5 | 16.3
244 |  |  |  | 19.1 | 30 | 20.1 | 9.9 | 1.96 | 11 | 16.9
245 |  |  |  | 29.3 | 43.4 | 23.4 | 20 | 1.89 | 12 | 18.3
246 |  |  |  | 39.9 | 52.4 | 32.2 | 20.2 | 1.76 | 16 | 3.7
247 |  |  |  | 35.2 | 54.2 | 25.5 | 28.7 | 1.7 | 15.5 | 5
248 |  |  |  | 25.7 | 56.2 | 20.2 | 36 | 1.89 | 13 | 16.4
249 |  |  |  | 42.5 | 60.9 | 32.7 | 28.2 | 1.68 | 16.4 | 5.5
250 |  |  |  | 23 | 48 | 22.1 | 25.9 | 1.87 | 12.8 | 8.9
251 |  |  |  | 20.4 | 40.4 | 24.2 | 16.2 | 1.79 | 12.8 | 30.5
252 |  | 3 | 87 | 10 | 23 |  |  | 1.9 | 12 | 4.84
253 |  | 1 | 28 | 71 | 61 | 26 | 35 | 1.45 | 23.1 | 1.06
254 |  | 3 | 25 | 72 | 64 | 39 | 25 | 1.45 | 26 | 2.03
255 |  | 5 | 64 | 31 | 34 | 24 | 10 | 1.98 | 12.12 | 4.18
256 |  | 1 | 22 | 77 | 57 | 30 | 27 | 1.59 | 22 | 2.79
257 |  | 0 | 37 | 63 | 45 | 25 | 20 | 1.6 | 21.05 | 3.2
258 |  | 1 | 35 | 64 | 52 | 28 | 24 | 1.6 | 23.2 | 1.56
259 |  | 2 | 26 | 72 | 58 | 30 | 28 | 1.63 | 19.8 | 2.54
260 |  | 1 | 28 | 71 | 66 | 40 | 26 | 1.61 | 22.1 | 2.05
261 |  | 5 | 53 | 42 | 39 | 22.5 | 10.7 | 1.8 | 15.82 | 3.45
262 |  | 1 | 26 | 57 | 41.5 | 25.6 | 16 | 1.78 | 17 | 3.94
263 |  | 4 | 36 | 60 | 35.5 | 17 | 18.5 | 1.89 | 16.2 | 3.28
264 |  | 1 | 38 | 61 | 37 | 13 | 24 | 1.74 | 17.2 | 2.95
265 |  | 7 | 89 | 4 | 22 |  |  | 2.3 | 10.5 | 5.25
266 |  | 9 | 45 | 46 | 49 | 27 | 22 | 2.1 | 17.4 | 4.92
267 |  | 1 | 35 | 64 | 49.4 | 27 | 22.4 | 1.74 | 18.2 | 3.28
268 |  | 4 | 86 | 10 | 24 |  |  | 2.12 | 11 | 4.92
269 |  | 2 | 34 | 64 | 48 | 26 | 22 | 1.78 | 15.7 | 3.12
270 |  | 1 | 25 | 74 | 66 | 35 | 31 | 1.55 | 22.3 | 1.31
271 |  | 9 | 23 | 68 | 52 | 32 | 20 | 1.69 | 19 | 1.5
272 | 2.5 |  |  |  | 35 | 17.7 | 17.2 | 1.7 | 13.5 | 10 | 14
273 | 2.5 |  |  |  | 31 | 15.9 | 15.1 | 1.7 | 13.2 | 10.6 | 15.8
274 | 2.2 |  |  |  | 28.7 | 13.3 | 15.4 | 1.7 | 14.9 | 8.9 | 16.4
275 | 2.5 |  |  |  | 33.1 | 13.4 | 19.6 | 1.7 | 13.9 | 7.7 | 14.8
276 | 2.1 |  |  |  | 46 | 27.4 | 18.5 | 1.6 | 22 | 3.5 | 8
277 | 2.6 |  |  |  | 32.3 | 21.7 | 10.5 | 1.7 | 11 | 11.1 | 15.7
278 | 2.6 |  |  |  | 33.1 | 18.5 | 14.6 | 1.7 | 12.5 | 9.9 | 14.8
279 | 2.5 |  |  |  | 35.5 | 17.7 | 17.8 | 1.6 | 14 | 8.9 | 13.9
280 | 2.6 |  |  |  | 27.9 | 19.3 | 8.5 | 1.6 | 13 | 10.4 | 16.3
281 | 2.4 |  |  |  | 37.9 | 15.9 | 21.9 | 1.6 | 14.5 | 7.1 | 13.3
282 | 2.1 |  |  |  | 33 | 18.8 | 14.1 | 1.8 | 12.5 | 9.1 | 15.8
283 | 2.2 |  |  |  | 30 | 19 | 10.9 | 1.7 | 13 | 8.4 | 14.5
284 | 2.1 |  |  |  | 63.4 | 32.7 | 30.6 | 1.5 | 21 | 3 | 8.3
285 | 2.2 |  |  |  | 41.8 | 20.5 | 21.2 | 1.7 | 15.7 | 5.3 | 10.8
286 | 2.5 |  |  |  | 37.2 | 21 | 16.2 | 1.6 | 13.6 | 6.9 | 13.3
287 | 2.5 |  |  |  | 37.9 | 19.3 | 18.7 | 1.6 | 13.8 | 7.8 | 13.5
288 | 2.3 |  |  |  | 39.7 | 16.6 | 23.1 | 1.6 | 14 | 6 | 11.6
289 | 2.5 |  |  |  | 37.8 | 15.3 | 22.5 | 1.6 | 14 | 5.7 | 13.4
290 | 2.6 |  |  |  | 36.2 | 15.3 | 20.9 | 1.6 | 15 | 8 | 14.1
291 | 2.2 |  |  |  | 41.1 | 18.3 | 22.7 | 1.7 | 16.3 | 6.5 | 10.8
292 |  |  |  | 84.794 | 47 | 22.48 | 24.52 | 1.844 | 14.58 | 8.418 | 33.465
293 |  |  |  | 83.421 | 46.7 | 22.6 | 24.1 | 1.915 | 12.71 | 17.892 | 41.31
294 |  |  |  | 36.757 | 21.7 | 13.2 | 8.5 | 2.114 | 8.14 | 33.742 | 64.171
295 |  |  |  | 40.594 | 23.8 | 14.84 | 8.96 | 2.125 | 9.03 | 4.558 | 11.952
296 |  |  |  | 60.092 | 36.8 | 16.49 | 20.31 | 2.025 | 10.5 | 13.302 | 22.059
297 |  |  |  | 73.977 | 57 | 28.1 | 28.9 | 1.91 | 12.9 | 10.002 | 15.571
298 |  |  |  | 58.709 | 58.4 | 29.14 | 29.26 | 1.74 | 15.5 | 19.805 | 45.185
299 | 2.63 | 4 | 76 | 20 | 23 |  |  | 2.091 |  | 9.5 | 21.08
300 | 2.62 | 0 | 61 | 39 | 29 | 21 | 8 | 2.1318 |  | 15.1 | 29.65
301 | 2.61 | 3 | 49 | 48 | 48 | 21 | 27 | 1.9686 |  | 4.2 | 13.52
302 | 2.61 | 4 | 37 | 59 | 36 | 22 | 14 | 1.989 |  | 4.9 | 14
303 | 2.6 | 0 | 30 | 70 | 38 | 23 | 15 | 1.9482 |  | 3.9 | 13.52
304 | 2.6 | 1 | 20 | 79 | 54 | 24 | 30 | 1.8258 |  | 2.28 | 12.63
305 | 2.61 | 1 | 11 | 88 | 36 | 22 | 14 | 1.9278 |  | 3.59 | 13.48
306 |  |  |  | 49.6 | 34.5 | 18.1 | 16.4 |  |  | 3.38
307 |  |  |  | 99.2 | 73 | 32 | 41 |  |  | 1.71
308 |  |  |  | 97.9 | 54 | 28.1 | 25.9 |  |  | 2.35
309 |  |  |  | 96.4 | 44.1 | 24 | 20.1 |  |  | 2.42
310 |  |  |  | 93.5 | 58.2 | 23.8 | 34.4 |  |  | 2.11
311 |  |  |  | 98.5 | 56.4 | 21.2 | 35.2 |  |  | 2.01
312 |  |  |  | 64.8 | 33.2 | 25.6 | 7.6 |  |  | 2.95
313 |  |  |  | 71.1 | 28.9 | 22.7 | 6.2 |  |  | 3.06
314 |  | 0.23 | 56.78 | 43 | 38.2 | 28.83 | 9.37 | 2.11 | 9.66 |  | 35.85
315 |  | 0.7 | 55 | 44.31 | 44.15 | 36.19 | 7.97 | 2.08 | 10.63 |  | 37.56
316 |  | 0.2 | 75.87 | 23.93 | 50.1 | 43.54 | 6.56 | 2.04 | 11.59 |  | 24.76
317 |  | 1.11 | 76.55 | 22.35 | 47.5 | 40.21 | 7.29 | 2.02 | 13.7 |  | 21.17
318 |  | 2.01 | 77.23 | 20.76 | 44.9 | 36.88 | 8.02 | 2 | 15.8 |  | 24.76
319 |  | 1.01 | 67.01 | 31.88 | 41.55 | 32.86 | 8.7 | 2.06 | 12.73 |  | 12
320 |  | 56.78 | 35.53 | 7.7 | 38.2 | 28.83 | 9.37 | 2.11 | 9.66 |  | 35.85
321 |  | 30.49 | 55.7 | 13.82 | 44.15 | 36.19 | 7.97 | 2.08 | 10.63 |  | 37
322 |  | 4.2 | 75.87 | 19.93 | 50.1 | 43.54 | 6.56 | 2.04 | 11.59 |  | 24.76
323 |  | 15.24 | 72.26 | 12.5 | 44.1 | 34.36 | 9.74 | 2.05 | 13.24 |  | 17
324 |  | 21.93 | 66.25 | 11.83 | 43.35 | 34.77 | 8.59 | 2 | 12.63 |  | 40
325 |  | 28.62 | 60.24 | 11.15 | 42.6 | 35.17 | 7.43 | 1.95 | 12.01 |  | 35.85
326 |  | 40.54 | 51.13 | 8.35 | 42.55 | 36.3 | 6.25 | 2.05 | 10.99 |  | 30
327 |  | 52.45 | 42.01 | 5.54 | 42.5 | 37.43 | 5.07 | 2.15 | 9.97 |  | 15
328 |  | 52.6 | 40.85 | 6.56 | 46.15 | 39.72 | 6.43 | 2.17 | 9.82 |  | 10
329 |  | 52.74 | 39.69 | 7.58 | 49.8 | 42.01 | 7.79 | 2.18 | 9.67 |  | 17
330 |  | 53.48 | 39.69 | 6.83 | 50.95 | 43.28 | 7.67 | 2.17 | 9.51 |  | 10
331 |  | 54.22 | 40 | 6.08 | 52.1 | 44.55 | 7.55 | 2.15 | 9.35 |  | 16
332 |  | 54.83 | 39.64 | 5.53 | 50.95 | 42.23 | 8.72 | 2.17 | 9.2 |  | 25.61
333 |  | 55.44 | 39.58 | 4.98 | 49.8 | 39.91 | 9.89 | 2.19 | 9.04 |  | 16
334 |  | 56.11 | 37.56 | 6.34 | 44 | 34.37 | 9.63 | 2.15 | 9.35 |  | 12
335 |  | 56.78 | 35.53 | 7.7 | 38.2 | 28.83 | 9.37 | 2.11 | 9.65 |  | 35.85
336 |  | 0.49 | 55.7 | 43.82 | 44.15 | 36.19 | 7.97 | 2.08 | 10.63 |  | 37
337 |  | 1.93 | 75.87 | 22.2 | 50.1 | 43.54 | 6.56 | 2.04 | 11.59 |  | 24.76
338 |  | 0.11 | 76.55 | 23.35 | 47.5 | 40.21 | 7.29 | 2.02 | 13.7 |  | 20
339 |  | 2.01 | 77.23 | 20.76 | 44.9 | 36.88 | 8.02 | 2 | 15.8 |  | 24.76
340 |  | 0.51 | 60.22 | 39.28 | 46.25 | 37.87 | 8.38 | 2.08 | 12.85 |  | 24.76
341 |  | 47.01 | 43.2 | 9.79 | 47.6 | 38.86 | 8.74 | 2.16 | 9.9 |  | 14.17
342 |  | 64.23 | 29.96 | 5.82 | 47.2 | 38.34 | 8.87 | 2.05 | 12.63 |  | 16.48
343 |  | 81.45 | 16.71 | 1.84 | 46.8 | 37.81 | 8.99 | 1.93 | 15.4 |  | 18.78
344 |  | 59.97 | 33.9 | 6.14 | 43.9 | 35.43 | 8.47 | 1.92 | 14.09 |  | 18.78
345 |  | 38.48 | 51.08 | 10.44 | 41 | 33.05 | 7.95 | 1.9 | 12.8 |  | 17.78
346 |  | 46.05 | 45.29 | 8.67 | 43.8 | 37.78 | 6.02 | 2.01 | 10.74 |  | 22.15
347 |  | 53.62 | 39.49 | 6.89 | 46.6 | 42.51 | 4.09 | 2.12 | 8.7 |  | 24.76
348 |  | 66.81 | 28.35 | 4.85 | 46.8 | 41.06 | 5.74 | 2.12 | 8.71 |  | 36.71
349 |  | 79.99 | 17.21 | 2.81 | 47 | 39.61 | 7.39 | 2.12 | 8.77 |  | 30